## Sheet1
Code | Stad | Adres | Straatnaam | Postcode | Reden Meting | Testdatum | Notitie meting | Jaar van constructie | Type/Leverancier | Leeftijd | Voeg_breedte | Voeg_afstandhouders | Voeg_materiaal | Voeg_conditie | Straatlaag_materiaal | Straatlaag_dikte | Fundering_materiaal | Fundering_dikte | Ondergrond_materiaal | Maaiveldhoogte in m tov NAP | verkanting | kolken | Fysisch proces systeem | 2e fysisch proces systeem | Testdatum | Tijd op de dag | Handmeting eerder gerapporteerd (mm/uur) | Diverdata eerder gerapporteerd (mm/uu) | Verschil infiltratiesnelheid (%) | Handmeting onverzadigd (mm/uur) | Handmeting verzadigd I (mm/uur) | Handmeting verzadigd II (mm/uur) | Divermeting onverzadigd (mm/uur) | Divermeting verzadigd I (mm/uur) | 63.96% | Divermeting verzadigd II (mm/uur) | Divermeting verzadigd III (mm/uur) | Meting onverzadigd (onverzadigde conditie) | Meting verzadigd (meest extreme verzadigingsconditie) | Gefactoriseerde infiltratiesnelheid onverzadigd (onverzadigde condities) | Gefactoriseerde infiltratiesnelheid verzadigd (meest extreme verzadigingscondities) | Bomen | Boom over weg ratio | struiken | bladeren | conditie straatwerk | Losse stenen | Spoorvorming? | Plaatvorming straatlaag | Wijktypologie | Verkeersintensiteit | Parkeerintensiteit | Parkeerwijze | Regulier_onderhoud | Gereinigd als onderdeel proef? | Verbetering infiltratiecapaciteit door reiniging onder onverzadigde condities (+/-%) | Verbetering infiltratiecapaciteit door reiniging onder verzadigde condities (+/-%) | Reinigingsmethode | Tester(s) | Source/climatescan link
H-BLa1 | Huizen | Boslaan, Huizen | Boslaan | 1272 CW | Minor 2019 | 2019-11-22 |  | 2009 | Waterpasserend (Morssinkhof Uni-Priora Aqua) | 10 | 8 mm | ja | Bestone split 1-3 | mosgroei | Bestone split 2-6 | 5 cm | Mengranulaat 4-31,5 | 25 cm | Zand | 16.9 | tonrond | ja | 1 | 3,4,7 | 2019-11-22 | middag |  |  |  | 60 |  |  | 61.0581 |  |  |  |  | 61.0581 |  |  |  | groot | 10% | veel | veel | goed | nee | nee | nee | Naoorlogse tuinstad laagbouw | laag | laag | weg | zuigveegmachine (6x per jaar) | nee |  |  | n.a. | Hogeschool van Amsterdam
H-BLa2 | Huizen | Boslaan, Huizen | Boslaan | 1272 CW | Minor 2019 | 2019-11-22 |  | 2009 | Waterpasserend (Morssinkhof Uni-Priora Aqua) | 10 | 8 mm | ja | Bestone split 1-3 | mosgroei | Bestone split 2-6 | 5 cm | Mengranulaat 4-31,5 | 25 cm | Zand | 16.9 | tonrond | ja | 1 | 3,4,7 | 2019-11-22 | middag |  |  |  | 477 | 303.5 |  | 365.9075 | 234.0343 | 63.96% |  |  | 365.9075 | 0.6395996 |  |  | groot | 10% | veel | veel | goed | nee | nee | nee | Naoorlogse tuinstad laagbouw | laag | laag | weg | zuigveegmachine (6x per jaar) | ja | 499.2776 |  | hogedruk lucht (v/d Vleut) | Hogeschool van Amsterdam